## 设备表 (2)
产品 | 检测参数名称 | 检测标准 | 标准名称 | 设备名称 | 设备说明 | 价格 | 备注
建筑材料及构配件
水泥 | 氯离子含量 | JC/T 420-2006 | 《水泥原料中氯离子的化学分析方法》 | / | 化检确认 |  | 化学参数
钢筋机械连接 | 残余变形 | JGJ 107-2016 | 《钢筋机械连接通用技术规程》 | 钢筋残余变形测试仪 | 拉伸时的变形测量仪数显、屏显式
砖、砌块 | 抗折强度 | GB/T 4111-2013 | 《混凝土砌块和砖试验方法》 | 支架 | 支撑棒、加压棒φ35mm-40mm钢棒 长度210mm 抗折夹具；支撑棒有一根可以滚动
|  | JC/T 641-2008 | 《装饰混凝土砌块》
混凝土及拌合用水 | 硬化混凝土氯离子含量 | GB/T 50344-2019 | 《建筑结构检测技术标准》 | / | 1具有0.1pH单位或10mV精确度的酸度计或电位计; 2银电极或氯电极 ; 3饱和甘汞电极 ; 4电磁搅拌器; 5电振荡器; 6 50mL 滴定管; 7 10mL、 25mL 及50mL移液管; 8烧杯; 9 300mL 磨口三角瓶; 10感量为0.0001g和感量为0.1g的天平; 11最高使用温 度不小于1000°C的箱式电阻炉; 120. 075mm的方孔筛; 13电热鼓风恒温千燥箱，温度控制范围0C~250°C ; 14磁铁; 快速定量滤纸; 16 千燥器。 | / | 化学参数
| 硬化混凝土水溶性氯离子含量 | JGJ/T 322-2013 | 《混凝土中氯离子含量检测技术规程》 | / | 1天平: 配备天平两台，其中一台称量宜为2000g、感量 应为0.01g;另一台称量宜为200g、感量应为0. 0001g; 2滴定管:应为50ml.棕色滴定管; 3容量瓶: 100mL、 1000mI, 容量瓶应各-一个; 4移液管: 应为20ml,移液管; 5三角烧瓶:应为250ml,三角烧瓶; 6带石棉网的 试验电炉、快速定量滤纸、量简、小锤等。 C.0.2试验用试剂应符合 下列内容: 1分析纯硝酸; 2乙醇:体积分数为95%的乙醇; 3化学纯- 硝酸银; 4化学纯铬酸钾: 5酚酞; 6分析纯氯化钠。 | / | 化学参数
|  | SL/T 352-2020 | 《水工混凝土试验规程》 | / | 1)分析天平:分度值不大于0.1mg。 2)棕色滴定管: 25mL或50mL。 3)三角烧瓶: 250mL。 4)容量瓶: 100mL、1000mL。 5)移液管:20mL。 6)0.63mm方孔试验筛。 7)辅助器具:玻璃干燥器、研钵、表面皿、中速滤纸、漏斗、烘箱等。 | / | 化学参数
| 混凝土拌合物氯离子含量 | JTS/T 236-2019 | 《水运工程混凝土试验检测技术规范》 | / | (I )最小分度值不大于0. 0lg .0.001g0.0001g的天平各一台; (2)25ml或50ml的棕色滴定管; (3 )250ml三角烧瓶; (4) l00ml、1000ml容量瓶各- - 只; (5)20ml移液管; (6)孔径为0.63mm的标准筛; (7)密度I, 84kg/L的硫酸; (8)95%乙醇; (9)化学纯硝酸银、铬酸钾酚酞分析纯氯化钠， | / | 化学参数
|  | SL/T 352-2020 | 《水工混凝土试验规程》 |  | 1)分析天平:分度值不大于0.1mg。 2)酸式滴定管: 10mL。 3)容量瓶: 100mL、1000mL。 4)试剂瓶: 1000mL。 5)移液管: 20mL。 6)0.63mm方孔试验筛。 | / | 化学参数
混凝土外加剂 | 含水率 | GB/T 8077-2012 | 《混凝土外加剂匀质性试验方法》 | / | 65mm*25mm带称量瓶 | / | /
|  | JC 477-2005 | 《喷射混凝土用速凝剂》
瓷砖、石材 | 吸水率 | GB/T 3810.3-2016 | 《陶瓷砖试验方法 第3部分：吸水率、显气孔率、表观相对密度和容重的测定》 | 陶瓷砖吸水率测定仪 | 真空饱水装置
| 弯曲强度 | GB/T 9966.2-2020 | 《天然石材试验方法 第2部分：干燥、水饱和、冻融循环后弯曲强度试验》 | 支架 | 4*φ25 | /
|  | JG/T 217-2007 | 《建筑幕墙用瓷板》 | 三点弯曲支架/设备 | 能够连续平稳地加载(拉为和压力),加载速度可调的加载设备。试样破坏负荷应在设备示值的 质量符合GB/T 5574的规定，硬度为50 IRHD土5 IRHD,厚度t= 5mm士1 mm的橡胶板。 A.1.5.1 支撑棒;直径d=20 mm的两根圆柱形金属棒，与试样接触部分用质量符合GB/T 5574-1994规定,硬度为50IRHD士5IRHD,厚度t=5mm士1mm的橡胶板包裹。一根能稍微摆动,另--根棒能绕其轴稍作旋转。 A.1.5.2中心橘5用来传递试验荷载的、直径d=20mm的一根圆柱形金属棒，与武样接触部分用质量符合GB/T 562规定,硬度为50 IRHD士5 IRHD,厚度t=5 mm士1 mm的橡胶极包裹,此棒也可稍作摆动。 |  | 支架需定制加工；样品尺寸300mm*300mm
|  | GB/T 4741-1999 | 《陶瓷材料抗弯强度试验方法》 | 三点弯曲支架/设备 | 三点负荷法弯曲强度试验机:相对误差不大于1%,能够等速加荷,加荷及支撑刀口直径为10mm士0.1mm |  | 支架需定制加工；样品长120 mm,宽厚比为1 : 1的长方体试样10根。
|  | GB/T 1456-2021 | 《夹层结构弯曲性能试验方法》 | 三点弯曲支架 | 1.加载压头及支座见图 1。加载压头垫块平面部分宽度应满足10 mm≤W≤30 mm。支座处可以自由转动的垫块,平面部分的宽度应满足10mm≤Ws≤20mm,平面部分的长度应大于试样宽度。
细集料 | 片状颗粒含量 | GB/T 14684-2022 | 《建设用砂》 | 条形孔筛一套（3个） | 筛框内径300mm 15*0.8、15*1.6、20*3.2三个规格
粗集料 | 不规则颗粒含量 | GB/T 14685-2022 | 《建设用卵石、碎石》 | 条形孔筛一套（5个） | 筛框内径300mm 3.6*30、6.4*40、8.8*40、11.4*50、14.5*50 五个规格
建筑节能
保温、绝热材料 | 传热系数及热阻 | GB/T 13475-2008 | 《绝热 稳态传热性质的测定 标定和防护热箱法》 | 稳态热传递性质测定系统 | 1.防护热箱法；标定热箱法；可检测传热系数、试件不平衡热损、比热阻、热导率、热冷侧表面比热阻、总比热阻。 2.全自动无故障运行功能。 自诊断、监测功能。 全过程存储实验记录、打印原始数据功能。 3.最小计量单位尺寸1.0m*1.0m(1.5m*1.5m较好) 4.万向轮
保温砂浆 | 干密度 | GB/T 20473-2021 | 《建筑保温砂浆》 |  | 70.7*70.7mm钢试模
抹面材料 | 拉伸粘结强度 | JC/T 993-2006 | 《外墙外保温用膨胀聚苯乙烯板抹面胶浆》 |  | 拉伸粘接夹具
建筑外窗 | 气密性能 水密性能 抗风压性能 | GB/T 7106-2019 | 《建筑外门窗气密、水密、抗风压性能检测方法》 | 门窗物理性能检测设备 | 气密、水密、抗风压性能检测；装夹试件电动、实验进行全部自动化控制 1、符合GB/T 7106-2019 门窗检测项目。 2、试件安装洞口在600mm×600mm～2400mm×2400mm尺寸范围内可任意调节。 3、提供两种试件安装固定方式： ①、夹具夹紧安装固定；带节能附框试件模拟现实安装方式。 4、 差压计误差小于示值的2%。 5、 空气流量测量系统的测量误差小于示值的5%。 6、 响应速度能满足波动风压测量的曲线要求。 7、位移计的精度可达到满量程的0.2%。 8、可通过软件自动调节喷淋水流量，节省试验时间。
市政工程材料
土、无机结合稳定材料 | 粗粒土和巨粒土最大干密度 | JTG 3430-2020 | 《公路土工试验规程》 | 表面振动压实仪；100kg/5g秤；50kg/1g秤；深度仪（300mm精度0.5mm） | 振动器:功率0.75~2.2kW,振动频率30~50Hz,激振力10~80kN。 钢制夯:可固定于振动电机上,且有一厚15 ~40mm夯板。 夯板直径应略小于试简内径2~5mm。 夯与振动电机总重在试样表面产生18kPa以上的静压力。
土工合成材料 | CBR顶破强力 | JT/T 1432.2-2022 | 《公路工程土工合成材料 第2部分：土工织物》 | 顶破装置 | 顶破夹具:顶破夹具应保证试样不滑移或破损。环形夹具内径为150mm+0.5mm，其中心应在顶压杆的轴线上。 顶压杆:直径为50mm+0.5mm的钢质圆柱体,高度大于100 mm,顶端边缘倒成2.5mm+0.2mm半径的圆弧。
沥青及乳化沥青 | 标准黏度 | JTG E20-2011 | 《公路工程沥青及沥青混合料试验规程》 | 道路沥青标准粘度计、恒温水槽一体机 | 水槽 :环槽形,内径160mm,深100mm,中央有一圆井,井壁与水槽之问距离不少于55mm。环槽中存放保温用液体(水或油),上下方各设有一流水管。水槽下装有可以调节高低的三脚架,架上有一圆盘承托水槽,水槽底离试验台面约200mm。水槽控温精密度+0.2C。 盛样管:管体为黄铜,而带流孔的底板为磷青铜制成。盛样管的流孔d有3mm土0.025mm、4mm±0.025mm5mm+0.025mm和10mm +0. 025mm四种。根据试验需要,选择盛样管流孔的孔径。
沥青混合料用木质素纤维 | 纤维长度和直径 | JT/T 533-2020 | 《沥青路面用纤维》 | 纤维图像分析仪（专用分析软件、显微镜、数码摄像机） | 1)专用分析软件:能够实现多功能纤维分析测量,对于0.2mm以上的纤维,成像系统的采效率应100%有效。测量长度分辨率0.01 mm,宽度分辨率0.01 μum; . 2)显微镜:放大倍数达40~400倍,带有孔径光阑的阿贝聚光镜; 3)彩色数码摄像机:500万像素以上的CCD; 4)摄配镜放 大倍数为0.5倍; 5)照明装置:反射光LED。 |  | 化学参数
横截面法测定纤维直径
| 粒状木质纤维的颗粒直径和颗粒长度 |  |  | / | / | /
| 束状纤维的长度 |  |  | / | / | /
| 灰分含量 |  |  | 高温炉 | a)高温炉:封闭式高温炉 ,可恒温620土30C; b) 电子天平:精度为0.001g; c)坩埚:碗型陶瓷坩埚,上部内径约15.5mm,高度约5.5mm,容积为625mL土75mL; d) 烘箱:能够恒温105C +5C; e)打散机:四刀 片刀头的料理机,转速约20 000r/min ~ 30 000r/ min,容积为200mL ~ 300mL。 f)干燥器:干燥 剂为硫酸钙。 | /
| 吸油率 |  |  | 纤维吸油率测定仪 | 纤维吸油率测定仪:试样筛,含筛子和筛底,筛网为0. 5mm;振动频率为240次/min,振幅32mm; b)电子天平:精度 0.01g; c)烧杯:容积大于200mL,若干; d) 烘箱:可恒温105C +5°C、60C +5C; e)干燥器:干燥 剂为硫酸钙; f) 收集容器、玻璃棒; g)打散机:四刀片 刀头的料理机，转速约20 000r/ min ~ 30 000r/ min,容积为200mL ~ 300mL。
路面砖及路缘石 | 抗折强度 | GB/T 32987-2016 | 《混凝土路面砖性能试验方法》 | 支架 | 支承棒和加压棒为直径25 mm~40 mm的钢棒,其中-一个支承棒应能滚动并可自由调整水平。 | 重复
|  | GB/T 25993-2010 | 《透水路面砖和透水路面板》 | 支架 | 支座的两个支承棒和加压棒的直径为(38土2)mm,材料为钢质,长度210 mm.宽15±1 厚4±1 220长 五合板 | 重复
| 防滑性能 | GB/T 28635-2012 | 《混凝土路面砖》 | / | 配件：橡胶片；1℃路面温度计；橡胶刮板 | / | 用现场摆式摩擦系数测定仪
| 耐磨性 | GB/T 12988-2009 | 《无机地面材料耐磨性能试验方法》 | 钢轮式耐磨试验机 | 摩擦钢轮的材质为45号钢，调质处理,硬度HB203~HB245。摩擦钢轮直径为$200.0mm士0.2 mm、厚度为70.0 mm士0. 1 mm。摩擦钢轮的转速为75 r/(60士3)s。
|  | GB/T 16925-1997 | 《混凝土及其制品耐磨性试验方法(滚珠轴承法)》 | 滚珠式耐磨试验机 | A2.1中空转轴的 额定转速:1 000 r/min~1 050r/min. 磨头:采用13个$15. 875 mm滚珠轴承,硬度> HRC62。 A2.3磨头上的额定压力负荷:154 N士2.5 N。 A2.4中空转轴测量行程:≥10 mm。. A2.5适用试件尺寸 :受磨面的直径不小于100 mm. A2.6电机功率:≥0. 75 kW. A2.7机器上装有测量磨槽深度的百分表(量程10 mm,分度值0.01 mm)及偏差为士10转的磨头转数自动数显和控制装置。
检查井盖、水篦、混凝土模块、防撞墩、隔离墩 | 抗压强度 | GB/T 23858-2009 | 《检查井盖》 | 井盖压力试验机 | 可测抗压强度、试验荷载、残余变形；精度≥1级、1000KN；可等速率加荷，等速率变形
试验荷载
残余变形
水泥 | 氯离子含量 | JTG 3420-2020 | 《公路工程水泥及水泥混凝土试验规程》 | 测氯蒸馏装置 |  |  | 化学参数
钢筋机械连接 | 残余变形 | JGJ 107-2016 | 《钢筋机械连接通用技术规程》 | 钢筋残余变形测试仪 | 拉伸时的变形测量仪数显、屏显式 | 重复
混凝土 | 氯离子含量 | JTG 3420-2020 | 《公路工程水泥及水泥混凝土试验规程》 | 氯离子含量测定仪 |  |  | 化学参数